## Sheet1
第一行:站点 | 副ID | 基本信息 | 基本信息 | 研磨 | 研磨 | 未知 | 未知 | 电镀 | 电镀 | 电镀 | 电镀 | 电镀 | 电镀 | 电镀 | 电镀 | 电镀 | 电镀 | 电镀 | 电镀 | PVD | PVD | PVD | PVD | PVD | SEM | OD | CCC | AOI
第二行:参数 | 副ID | Size | 切割方向 | 研磨厚度(um) | 最终厚度(um) | 边长(um) | 雷射开沟(um) | 电镀厚度_镍(um) | 电镀厚度_钯(um) | 电镀厚度_金(um) | 电镀参数_镍_时间(min) | 电镀参数_镍_温度(°C) | 电镀参数_镍_电流(mA) | 电镀参数_钯_时间(min) | 电镀参数_钯_温度(°C) | 电镀参数_钯_电流(mA) | 电镀参数_金_时间(min) | 电镀参数_金_温度(°C) | 电镀参数_金_电流(mA) | PVD_摆放方向 | PVD_SiN厚度(um) | PVD_加工时间 | PVD_加工温度 | PVD_转速 | SEM | OD | CCC | AOI
A22B25002 | A | 90*100 | RD | 36 | 40 | 50 | 40 | 1 | 1 | 0.3 | 3 | 50 | 720 | 5 | 常温 | 360 | 2.5 | 58 | 180 | 横放 | 0.5 | T
A22B25002 | B | 90*100 | RD | 36 | 40 | 50 | 80 | 1 | 1 | 0.3 | 3 | 50 | 720 | 5 | 常温 | 360 | 2.5 | 58 | 180 | 横放 | 0.5 | T |  |  | T | T | T
A22B25002 | C | 90*100 | RD | 36 | 40 | 50 | 60 | 1 | 1 | 0.3 | 3 | 50 | 720 | 5 | 常温 | 360 | 2.5 | 58 | 180 | 横放 | 0.5 | T
A22B25002 | D | 90*100 | RD | 36 | 40 | 50 | 295 | 1 | 1 | 0.3 | 3 | 50 | 720 | 5 | 常温 | 360 | 2.5 | 58 | 180 | 横放 | 0.5 | T
B22B25003 | Z | 90*100 | RD | 36 | 40 | 50 | 40 | 1 | 1 | 0.3 | 3 | 50 | 720 | 5 | 常温 | 360 | 2.5 | 58 | 180 | 直立 | 1 | T
C22C07001 | A | 90*100 | RD | 36 | 40 | 50 | 40 | 1 | 1 | 0.3 | 3 | 50 | 720 | 5 | 常温 | 360 | 2.5 | 58 | 180 | 直立 | 0.5 | T |  |  | T | T | T
C22C07001 | B | 90*100 | RD | 36 | 40 | 50 | 80 | 1 | 1 | 0.3 | 3 | 50 | 720 | 5 | 常温 | 360 | 2.5 | 58 | 180 | 直立 | 0.5 | T |  |  | T | T | T
C22C07001 | C | 90*100 | RD | 36 | 40 | 50 | 60 | 1 | 1 | 0.3 | 3 | 50 | 720 | 5 | 常温 | 360 | 2.5 | 58 | 180 | 直立 | 0.5 | T |  |  | T | T | T
C22C07001 | D | 90*100 | RD | 36 | 40 | 50 | 295 | 1 | 1 | 0.3 | 3 | 50 | 720 | 5 | 常温 | 360 | 2.5 | 58 | 180 | 直立 | 0.5 | T |  |  | T | T | T
D22B25004 | A | 90*100 | RD | 31 | 40 | 50 | 40 | 2 | 1.5 | 1 | 5 | 50 | 720 | 7.5 | 常温 | 360 | 7 | 58 | 180 | 直立 | 0.5 | T
D22B25004 | B | 90*100 | RD | 31 | 40 | 50 | 80 | 2 | 1.5 | 1 | 5 | 50 | 720 | 7.5 | 常温 | 360 | 7 | 58 | 180 | 直立 | 0.5 | T
D22B25004 | C | 90*100 | RD | 31 | 40 | 50 | 60 | 2 | 1.5 | 1 | 5 | 50 | 720 | 7.5 | 常温 | 360 | 7 | 58 | 180 | 直立 | 0.5 | T |  |  | T | T | T
D22B25004 | D | 90*100 | RD | 31 | 40 | 50 | 295 | 2 | 1.5 | 1 | 5 | 50 | 720 | 7.5 | 常温 | 360 | 7 | 58 | 180 | 直立 | 0.5 | T | [5 empty] | T
1 | A | 120*93 | RD | 40 | 44 | 50 | 40 | 1 | X |  | 3 | 50 | 380 | X | X | X | X | X | X | [8 empty] | T
1 | B | 120*93 | RD | 40 | 44 | 50 | 80 | 1 | X | X | 3 | 50 | 380 | X | X | X | X | X | X | [8 empty] | T
1 | C | 120*93 | RD | 40 | 44 | 50 | 60 | 1 | X | X | 3 | 50 | 380 | X | X | X | X | X | X | [8 empty] | T
1 | D | 120*93 | RD | 40 | 44 | 50 | 295 | 1 | X | X | 3 | 50 | 380 | X | X | X | X | X | X | [8 empty] | T
2 | A | 120*93 | RD | 40 | 44 | 50 | 40 | 1 | 1 | X | 3 | 50 | 380 | 5 | 常温 | 80 | X | X | X | [8 empty] | T
2 | B | 120*93 | RD | 40 | 44 | 50 | 80 | 1 | 1 | X | 3 | 50 | 380 | 5 | 常温 | 80 | X | X | X | [8 empty] | T
2 | C | 120*93 | RD | 40 | 44 | 50 | 60 | 1 | 1 | X | 3 | 50 | 380 | 5 | 常温 | 80 | X | X | X | [8 empty] | T
2 | D | 120*93 | RD | 40 | 44 | 50 | 295 | 1 | 1 | X | 3 | 50 | 380 | 5 | 常温 | 80 | X | X | X | [8 empty] | T
3 | A | 120*93 | RD | 40 | 44 | 50 | 40 | 1 | 1 | 0.3 | 3 | 50 | 160 | 5 | 常温 | 80 | 2.5 | 58 | 40 | [8 empty] | T
3 | B | 120*93 | RD | 40 | 44 | 50 | 80 | 1 | 1 | 0.3 | 3 | 50 | 160 | 5 | 常温 | 80 | 2.5 | 58 | 40 | [8 empty] | T
3 | C | 120*93 | RD | 40 | 44 | 50 | 60 | 1 | 1 | 0.3 | 3 | 50 | 160 | 5 | 常温 | 80 | 2.5 | 58 | 40 | [8 empty] | T
3 | D | 120*93 | RD | 40 | 44 | 50 | 295 | 1 | 1 | 0.3 | 3 | 50 | 160 | 5 | 常温 | 80 | 2.5 | 58 | 40 | [8 empty] | T
4 | A | 120*93 | RD | 40 | 44 | 55 | 40 | 2 | X | X | 5 | 50 | 160 | X | X | X | X | X | X | [8 empty] | T
4 | B | 120*93 | RD | 40 | 44 | 56 | 80 | 2 | X | X | 5 | 50 | 160 | X | X | X | X | X | X | [8 empty] | T
4 | C | 120*93 | RD | 40 | 44 | 57 | 60 | 2 | X | X | 5 | 50 | 160 | X | X | X | X | X | X | [8 empty] | T
4 | D | 120*93 | RD | 40 | 44 | 58 | 295 | 2 | X | X | 5 | 50 | 160 | X | X | X | X | X | X | [8 empty] | T
5 | A | 120*93 | RD | 40 | 44 | 59 | 40 | 2 | 1.5 | X | 5 | 50 | 160 | 7.5 | 常温 | 80 | X | X | X | [8 empty] | T
5 | B | 120*93 | RD | 40 | 44 | 60 | 80 | 2 | 1.5 | X | 5 | 50 | 160 | 7.5 | 常温 | 80 | X | X | X | [8 empty] | T
5 | C | 120*93 | RD | 40 | 44 | 61 | 60 | 2 | 1.5 | X | 5 | 50 | 160 | 7.5 | 常温 | 80 | X | X | X | [8 empty] | T
5 | D | 120*93 | RD | 40 | 44 | 62 | 295 | 2 | 1.5 | X | 5 | 50 | 160 | 7.5 | 常温 | 80 | X | X | X | [8 empty] | T
6 | A | 120*93 | RD | 40 | 44 | 63 | 40 | 2 | 1.5 | 1 | 5 | 50 | 160 | 7.5 | 常温 | 80 | 7 | 58 | 40 | [8 empty] | T
6 | B | 120*93 | RD | 40 | 44 | 64 | 80 | 2 | 1.5 | 1 | 5 | 50 | 160 | 7.5 | 常温 | 80 | 7 | 58 | 40 | [8 empty] | T
6 | C | 120*93 | RD | 40 | 44 | 65 | 60 | 2 | 1.5 | 1 | 5 | 50 | 160 | 7.5 | 常温 | 80 | 7 | 58 | 40 | [8 empty] | T
6 | D | 120*93 | RD | 40 | 44 | 66 | 295 | 2 | 1.5 | 1 | 5 | 50 | 160 | 7.5 | 常温 | 80 | 7 | 58 | 40 | [8 empty] | T